## 调查表
《绿色设计产品评价技术规范 纸浆模塑制品》 | [9 empty] | ★填写说明★：
技术评价指标调查问卷
1.企业名称： | [9 empty] | 1. 按照计算方法统计实际生产数据，将本公司调查结果和建议基准值填入到本调查表；
2.所在地区： | [9 empty] | 2. 只需提交本调查表，辅助计算表无需提交；
3.企业性质： | [5 empty] | 其它： |  |  |  | 3. 二级指标数据差异较大、无法统一的多款产品，请独立填写调查表，注明差异原因。
4.企业规模（包含生产纸浆模塑制品的所有分公司，也可按分公司独立填写）：
4.1 员工数量(人)：
4.2 营业收入(万元)：
5.通过认证情况（多选，勾选已通过认证的体系）
[5 empty] | 其它： | 无
6.原料类型、干燥方式及能源（勾选或补充说明） | [9 empty] | 4. 工艺、干燥方式等不同，能耗差异会较大，请分开独立填写调查表。
6.1 原料类型(可多选)：
[6 empty] | 其它： | 无
6.2 干燥方式： | [5 empty] | 其它： | 无
6.3 干燥能源(可多选)： | [5 empty] | 其它： | 无
7.纸浆模塑制品用途分类（勾选一种或补充说明，如有多种产品请分开填写）
其它： | 无
8.设备类型和数量（请填具体数量，没有的则填“0”）
8.1 全自动成型热压一体机 ------- 数量： |  |  |  | 0 |  |  | 台
8.2 半自动成型热压一体机 ------- 数量： |  |  |  | 0 |  |  | 台
8.3 成型机（无热压整形功能）---- 数量： |  |  |  | 0 |  |  | 台
8.4 热压整形机 ----------------- 数量： |  |  |  | 0 |  |  | 台
8.5 烘干线 --------------------- 数量： |  |  |  | 0 |  |  | 台
9.请各企业提供表格中斜体部分数值或能够计算的相关材料。
企业也可根据《生态设计产品评价通则》要求，补充或修改各个二级指标，并提供判断依据。
一级指标 | 二级指标 |  | 单位 | 指标 方向 | 初拟 基准值 | 调查结果 |  | 建议 基准值 | 备注
资源属性 | 废纸浆比例* |  | % | ≥ | 30 |  |  |  |  | *废纸浆比例仅对再生制品要求，不适用于非再生制品。
| 每万元工业增加值取水量 |  | m³/万元 | ≤ | 70
| 原材料利用率 |  | % | ≥ | 50
补充指标1
补充指标2
能源属性 | 每万元工业增加值综合能耗 | 干压工艺 | kgce/万元 | ≤ | 1000
|  | 湿压工艺 | kgce/万元 | ≤ | 700
| 清洁能源或可再生能源使用率 |  | % | ≥ | 10
| 每吨产品综合能耗 |  | kgce/t | ≤ | 待定 |  |  |  |  | 收集数据以辅助确定工业增加值与产品质量哪种基准更合理。
补充指标1
补充指标2
环境属性 | 水的重复利用率 |  | % | ≥ | 70
| 每万元工业增加值排水量 |  | m³/万元 | ≤ | 40
| 每万元工业增加值COD排放量 |  | kg/万元 | ≤ | 0.6
| 每吨产品排水量 |  | m³/t | ≤ | 待定 |  |  |  |  | 收集数据以辅助确定工业增加值与产品质量哪种基准更合理。
| 每吨产品COD排放量 |  | kg/t | ≤ | 待定 |  |  |  |  | 收集数据以辅助确定工业增加值与产品质量哪种基准更合理。
补充指标1
补充指标2
产品属性 | 产品可回收利用率 |  | % | ≥ | 95 |  |  |  | 依据GB/T 20862计算
| 可回收利用标志 |  | — | — | 采用 |  |  |  | 依据GB/T 18455标准规定要求
| 可降解性能 |  | — | — | 符合要求 |  |  |  | 依据GB/T 37422进行评估
| 重金属 | 铅、镉、汞和六价铬的含量及总含量 | mg/kg | ≤ | 铅≤75、镉≤60、汞≤60、六价铬≤90，总含量≤100 |  |  |  | 依据GB/T 16716.2附录C规定进行测试，提供检测报告
| 多溴联苯（PBBs） 多溴二苯醚（PBDEs） |  | mg/kg | ≤ | 各≤1000 |  |  |  | 按GB/T 26125 进行测定
| 有机氯 |  | mg/kg | ≤ | 150 |  |  |  | 按GB/T 22904 进行测定
| 邻苯二甲酸酯类物质（DEHP、BBP、DBP、DIBP）总含量 |  | mg/kg | ≤ | 1000 |  |  |  | 依据GB/T 37860标准进行测试
补充指标1
补充指标2
*废纸浆比例仅对再生制品要求，不适用于非再生制品。

## 计算方法及辅助计算表（不提交)
★辅助计算表（仅针对通用性计算，个性化计算请自行设计）
说明：蓝色字体区域按要求输入参数进行计算，将对应计算结果填入调查表即可。
指定统计期为 |  |  | 2022年 | 重要参数，后续计算以此指定统计期为基准
一、基础数据（后续计算调用此基础数据）
工业增加值
序号 | 项目 | 单位 | 数量 | 备注
1 | 劳动者报酬 | 万元 | 0 | 指定统计期内数据
2 | 固定资产折旧 | 万元 | 0
3 | 生产税净额 | 万元 | 0
4 | 营业盈余 | 万元 | 0
5 | 工业增加值 | 万元 | 0
材料消耗及产品产量
序号 | 项目 | 单位 | 数量 | 备注
1 | 原材料消耗总量 | t | 0 | 指定统计期内数据
2 | 合格产品产量 | t | 0
3 | 废纸浆用量 | t | 0
资源及能源消耗
分类 | 项目 | 单位 | 数量 | 折标准煤系数 | 备注
耗能工质 | 产品的取水量 | m³ | 0 | 0.2571 | 项目、单位与折标准煤系数请参考GB/T 2589-2020中表B.1自行填入。
| 软水 | m³ | 0 | 0.4857
补充1
补充2
| 排水量 | m³ | 0 | /
| 重复利用水量 | kg | 0 | /
清洁能源或可再生能源 | 风能电 | kW·h | 0 | 0.1229 | 项目仅包含生物质能电、地热能电、海洋能电、核能电、氢气、沼气、乙醇请自行填入；单位与折标准煤系数请参考GB/T 2589-2020中表A.1、表A.2自行填入，系数为范围时取最大值。
| 太阳能电 | kW·h | 0 | 0.1229
| 水能电 | kW·h | 0 | 0.1229
| 天然气 | m³ | 0 | 1.33
补充1
补充2
非清洁能源或可再生能源 | 电网电 | kW·h | 0 | 0.1229 | 项目、单位与折标准煤系数请参考GB/T 2589-2020中表A.1、表A.2自行填入，系数为范围时取最大值。
| 原煤 | kg | 0 | 0.7143
| 原油 | kg | 0 | 1.4286
补充1
补充2
耗能工质(折算标准煤量) |  | kgce | 0 | /
清洁能源或可再生能源(折算标准煤量) |  | kgce | 0 | /
非清洁能源或可再生能源(折算标准煤量) |  | kgce | 0 | /
综合能耗 |  | kgce | 0 | /
废弃物排放
序号 | 项目 | 单位 | 数量 | 备注
1 | 污水总排口COD排放浓度 | mg/L | 0
2 | 废水排放量 | m³ | 0
3 | COD排放量 | kg | 0
二、资源属性
序号 | 二级指标 | 单位 | 计算结果 | 备注
1 | 废纸浆比例 | m³ | #DIV/0! | 指定统计期内生产该类产品取水总量，不含企业生活污水或其它生产用水。
2 | 每万元工业增加值取水量 | m³/万元 | #DIV/0!
3 | 原材料利用率 | m³ | #DIV/0!
三、能源属性
序号 | 二级指标 | 单位 | 计算结果 | 备注
1 | 每万元工业增加值综合能耗 | kgce/万元 | #DIV/0!
2 | 清洁能源或可再生能源使用率 | % | #DIV/0!
3 | 每吨产品综合能耗 | kgce/t | #DIV/0!
四、环境属性
序号 | 二级指标 | 单位 | 计算结果 | 备注
1 | 水的重复利用率 | % | #DIV/0!
2 | 每万元工业增加值排水量 | m³/万元 | #DIV/0!
3 | 每万元工业增加值COD排放量 | kg/万元 | #DIV/0!
4 | 每吨产品排水量 | m³/t | #DIV/0!
5 | 每吨产品COD排放量 | kg/t | #DIV/0!